## HORIZONT.KONSTRUKCIJE
SESTAVE OSNOVNIH KONSTRUKCIJ
| ozn. | sestava |  | dimenzija |  | skupaj
HORIZONTALNE KONSTRUKCIJE
T | TLAKI
T0 | PROTIPRAŠNI PREMAZ
POGLOBLJENO PRITLIČJE | T 0-P | PROTIPRAŠNI PREMAZ | V POGLOBLJENEM PRITLIČJU: tlak v bolder dvorani pod mehkimi blazinami, kineta, goba
|  | mehka varovalna blazina | mehka blazina deb. 40cm, prekrita s tepihom za varovalne blazin.
|  |  | Trdota in način polaganja sta obdelana v Načrtu plezalnih sten. Zaključek blazin na stiku s plezalno steno je vertikalen. | 40 | cm
|  | protiprašni premaz | EP zaščitni protiprašni epoksidni premaz
|  | estrih | armirano cementni estrih; trdnost najmanj CT-C20-F4. | 5
|  | zvočna izolacija | zvočno in toplotno izolativne plošče iz ekspandiranega polistirena EPS T plošče, elastificirane, dinamične togosti 15MN/m3 Enakovredno kot EPS Neo super 100 | 5
|  | temeljna plošča | armirano betonska nosilna temeljna plošča po načrtu statike | 35 | cm
|  | hidroizolacija | HDPE folija s specialnim nanosom kateri se zlepi z na hidroizolacijo vgrajenim betonom, enkaovredno kot Merproof Dual H15 | 0.5 | cm
|  | toplotna izolacija | trde plošče iz ekstrudiranega polistirena XPS tlačne trdnosti 2%≥500kPa, λ=0.035W/mK s stopničastimi preklopi. Enakovredno kot Fibran XPS 400-L | 10 | cm
|  | podložni beton | izravnalna podlaga iz pustega betona C12/15 | 10 | cm | 105.5 | cm
|  | utrjeno nasutje | Utrjena (stabilizirana) zmrzlinsko odporna gramozna blazina. | 100 | cm
|  | ločilni sloj | toplotno stabiliziran netkan geotekstil iz 100% polipropilenskih neskončnih vlaken 300 g/m2; vgrajen v smeri glavnih sil – v skladu z navodili za vgrajevanje proizvajalca.
MEDETAŽA | T 0-M | PROTIPRAŠNI PREMAZ | V MEDETAŽI: tlak v bolder dvorani pod mehkimi blazinami, goba
|  | mehka varovalna blazina | mehka blazina deb. 40cm, prekrita s tepihom za varovalne blazin.
|  |  | Trdota in način polaganja sta obdelana v Načrtu plezalnih sten. Zaključek blazin na stiku s plezalno steno je vertikalen. | 40 | cm
|  | protiprašni premaz | EP zaščitni protiprašni epoksidni premaz
|  | medetažna plošča | armirano betonska medetažna plošča po načrtu statike | 25 | cm | 65 | cm
PILON - PRITLIČJE | T 0-PIL | PROTIPRAŠNI PREMAZ | PRITLIČJE: tlak v skladišču pilona za visoko steno reprezentance
|  | protiprašni premaz | EP zaščitni protiprašni epoksidni premaz
|  | temeljna plošča | armirano betonska temeljna plošča po načrtu statike | 40 | cm | 40 | cm
PILON - PRITLIČJE | T 0-PIL 1 | PROTIPRAŠNI PREMAZ | PRITLIČJE: tlak v skladišču pilona ob stopnicah in dvigalu
|  | protiprašni premaz | EP zaščitni protiprašni epoksidni premaz
|  | cementni estrih | armirano cementni estrih; trdnost najmanj CT-C20-F4. | 10 | cm
|  | toplotna izolacija | trde plošče iz ekstrudiranega polistirena XPS tlačne trdnosti 2%≥500kPa, λ=0.035W/mK s stopničastimi preklopi. Enakovredno kot Fibran XPS 400-L | 10 | cm
|  | temeljna plošča | armirano betonska temeljna plošča po načrtu statike | 40 | cm | 60 | cm
|  | hidroizolacija | dvoslojni polimer-bitumenski varilni trak enakovredno kot FRAGMAT IZOTEKT P5 plus, polno navarjen, in FRAGMAT IZOTEKT P4 plus, točkovno navarjen
PILON - ZG. ETAŽE | T 0-PIL 2 | PROTIPRAŠNI PREMAZ | ZGORNJE ETAŽE: tlak v skladišču pilona v obeh etažah
|  | protiprašni premaz | EP zaščitni protiprašni epoksidni premaz
|  | cementni estrih | armirano cementni estrih; trdnost najmanj CT-C20-F4. | 5 | cm
|  | toplotna izolacija | trde plošče iz ekstrudiranega polistirena XPS tlačne trdnosti 2%≥500kPa, λ=0.035W/mK s stopničastimi preklopi. Enakovredno kot Fibran XPS 400-L | 5 | cm
|  | temeljna plošča | armirano betonska temeljna plošča po načrtu statike | 40 | cm | 50 | cm
T1 | BETONI
PRITLIČJE | T1 - P | LITI IN POLIRANI BETON | V PRITLIČJU: tlak v avli, baru, stranski avli in steklenem hodniku, pred šutalnico, v sanitarijah
|  | brušen in poliran beton | površinsko obdelan in pigmentiran liti betonski tlak; barvo, obdelavo in granulat določi projektant, 4-krat brušen, poliran, impregniran | 14 | cm
|  | cementni estrih | brez estriha!
|  | razvod talnega gretja | v betonskem tlaku je predviden razvod talnega gretja: cevi 16-20mm, položene na spodnjo armaturo pred zalivanjem
|  | ločilni sloj | PE folija
|  | izolacija v tlaku | zvočno in toplotno izolativne plošče d=6,0 cm, iz estrudiranega polistirena - XPS plošče, tlačna trdnost 500 kPa. Primerne kot podloga za betonski tlak. | 6 | cm | 20 | cm
| KONSTRUKCIJA | temeljna plošča | armirano betonska nosilna temeljna plošča po načrtu statike | 35 | cm
|  | hidroizolacija | HDPE folija s specialnim nanosom kateri se zlepi z na hidroizolacijo vgrajenim betonom, enkaovredno kot Merproof Dual H15 | 0.5 | cm
|  | toplotna izolacija | trde plošče iz ekstrudiranega polistirena XPS tlačne trdnosti 2%≥500kPa, λ=0.035W/mK s stopničastimi preklopi. Enakovredno kot Fibran XPS 400-L | 10 | cm
|  | podložni beton | izravnalna podlaga iz pustega betona C12/15 | 10 | cm | 61.5 | cm
|  | utrjeno nasutje | Utrjena (stabilizirana) zmrzlinsko odporna gramozna blazina. | 100 | cm
|  | ločilni sloj | toplotno stabiliziran netkan geotekstil iz 100% polipropilenskih neskončnih vlaken 300 g/m2
| T 1-P1 | LITI IN POLIRANI BETON | PRITLIČJE: balkon balvanov, nepoliran tlak
|  | brušen in poliran beton | površinsko obdelan in pigmentiran liti betonski tlak; barvo, obdelavo in granulat določi projektant, 4-krat brušen, nepoliran, impregniran | 24 | cm
| T 1-P2 | LITI IN POLIRANI BETON | PRITLIČJE: balkon balvanov, poliran
|  | brušen in poliran beton | površinsko obdelan in pigmentiran liti betonski tlak; barvo, obdelavo in granulat določi projektant, 4-krat brušen, nepoliran, impregniran | 24 | cm
MEDETAŽA | T 1-M, T1-N2 | LITI IN POLIRANI BETON | V MEDETAŽI: v avli, hodniku sanitarij, garderobah, balkonu stranske avle,v sanitarijah Ž, M, INV
|  | brušen in poliran beton | površinsko obdelan in pigmentiran liti betonski tlak; barvo, obdelavo in granulat določi projektant, 4-krat brušen, poliran, impregniran | 9 | cm
NADSTROPJE 1 | T 1-N1 | BRUŠEN BETON | V NADSTROPJU1: v hodniku, pisarnah
|  | brušen in poliran beton | površinsko obdelan in pigmentiran liti betonski tlak; barvo, obdelavo in granulat določi projektant, 4-krat brušen, poliran, impregniran | 14 | cm
| T 1a - P | BRUŠEN TERACO TLAK | V PRITLIČJU: tlak v sanitarijah
|  | finalni sloj teraca | Standarden teraco s 4mm granualatom in posebnim cementnim vezivom. Tlak debeline 4cm na armiran in dilatiran cementni estrih. Velikost granulata, barva granulata po izboru projektanta. Cementni masi za teraco je potrebno dodati polimero (npr. lateks, akril - Lateks SB, Elastosil 34, TKK Srpenica) s katerim se doseže počasnejše vezanje cementa, ustrezno elastičnost celotne mase in še izboljšan oprijem podlago. Izvedbo prilagoditi dejstvu, da bo pod tlakom izvedeno nizkotemperaturno talno gretje. Brušenje in poliranje Trdota po 28 dnevih je cca. 45N/mm² . | 6 | cm
|  | estrih | armirano cementni estrih; trdnost najmanj CT-C20-F4. | 8 | cm
|  | ločilni sloj | PE folija
|  | eps | zvočno in toplotno izolativne plošče iz ekspandiranega polistirena EPS T plošče, elastificirane, dinamične togosti 15MN/m3; stisljivosti 3mm Enakovredno kot EPS Neo super 100 | 6 | cm | 20 | cm
| KONSTRUKCIJA | temeljna plošča | armirano betonska nosilna temeljna plošča po načrtu statike | 35 | cm
|  | hidroizolacija | HDPE folija s specialnim nanosom kateri se zlepi z na hidroizolacijo vgrajenim betonom, enakovredno kot Merproof Dual H15 | 0.5 | cm
|  | toplotna izolacija | trde plošče iz ekstrudiranega polistirena XPS tlačne trdnosti 2%≥500kPa, λ=0.035W/mK s stopničastimi preklopi. Enakovredno kot Fibran XPS 400-L | 10 | cm
|  | podložni beton | izravnalna podlaga iz pustega betona C12/15 | 10 | cm | 55.5 | cm
|  | utrjeno nasutje | Utrjena (stabilizirana) zmrzlinsko odporna gramozna blazina. | 100 | cm
|  | ločilni sloj | toplotno stabiliziran netkan geotekstil iz 100% polipropilenskih neskončnih vlaken 300 g/m2
| T 1a - M | BRUŠEN TERACO TLAK | V MEDETAŽI in NADSTROPJU, tlak v sanitarijah
|  |  | Standarden teraco s 4mm granualatom in posebnim cementnim vezivom. Tlak debeline 4cm na armiran in dilatiran cementni estrih. Velikost granulata, barva granulata po izboru projektanta. Cementni masi za teraco je potrebno dodati polimero (npr. lateks, akril - Lateks SB, Elastosil 34, TKK Srpenica) s katerim se doseže počasnejše vezanje cementa, ustrezno elastičnost celotne mase in še izboljšan oprijem podlago. Izvedbo prilagoditi dejstvu, da bo pod tlakom izvedeno nizkotemperaturno talno gretje. Brušenje in poliranje Trdota po 28 dnevih je cca. 45N/mm² . | 6 | cm
|  | estrih | armirano cementni estrih; trdnost najmanj CT-C20-F4. | 3 | cm
|  | ločilni sloj | PE folija
|  | eps | zvočno in toplotno izolativne plošče iz ekspandiranega polistirena EPS T plošče, elastificirane, dinamične togosti 15MN/m3; stisljivosti 3mm, Enakovredno kot EPS Neo super 100 | 6 | cm
T2 | GUMA
PRITLIČJE | T 2a -P | GUMA Z DEBELO MEHKO PODLOGO - VARNOSTNA | V PRITLIČJU: tlak v visoki plezalni dvorani v področju varnostne cone sten,
|  | PU guma z varnostno podlago | Obrabna plast: pribl. 2 mm poliuretan, brezšivna in barvna. Prva elastična plast: 30 mm kompozitna pena z večjo gostoto za blaženje padcev in povečanje horizontalne porazdelitve pritiska Druga elastična plast: 45 mm kompozitna pena z manjšo gostoto za blaženje udarcev enakovredno kot - kot sistem Regupol climb 77 | 7.7 | cm
|  | cementni estrih | armirano cementni estrih; trdnost najmanj CT-C20-F4. | 6.3 | cm
|  | ločilni sloj | PE folija
|  | izolacija v tlaku | zvočno in toplotno izolativne plošče iz ekspandiranega polistirena EPS T plošče, elastificirane, dinamične togosti 15MN/m3; stisljivosti 3mm, deb. 43/40mm. Enakovredno kot EPS Neo super 100 | 6 | cm | 20 | cm
| KONSTRUKCIJA | temeljna plošča | armirano betonska nosilna temeljna plošča po načrtu statike | 35 | cm
|  | hidroizolacija | HDPE folija s specialnim nanosom kateri se zlepi z na hidroizolacijo vgrajenim betonom, enakovredno kot Merproof Dual H15 | 0.5 | cm
|  | toplotna izolacija | trde plošče iz ekstrudiranega polistirena XPS tlačne trdnosti 2%≥500kPa, λ=0.035W/mK s stopničastimi preklopi. Enakovredno kot Fibran XPS 400-L | 10 | cm
|  | podložni beton | izravnalna podlaga iz pustega betona C12/15 | 10 | cm | 75.5 | cm
|  | utrjeno nasutje | Utrjena (stabilizirana) zmrzlinsko odporna gramozna blazina. | 100 | cm
|  | ločilni sloj | toplotno stabiliziran netkan geotekstil iz 100% polipropilenskih neskončnih vlaken 300 g/m2
NADSTROPJE 1 | T 2a-N1 | GUMA Z DEBELO MEHKO PODLOGO - VARNOSTNA | V NADSTROPJU: v šoli plezanja 1 in 2
|  | PU guma z varnostno podlago | Obrabna plast: pribl. 2 mm poliuretan, brezšivna in barvna. Prva elastična plast: 30 mm kompozitna pena z večjo gostoto za blaženje padcev in povečanje horizontalne porazdelitve pritiska Druga elastična plast: 45 mm kompozitna pena z manjšo gostoto za blaženje udarcev enakovredno kot - kot sistem Regupol climb 77 | 7.7 | cm
|  | cementni estrih | armirano cementni estrih; trdnost najmanj CT-C20-F4. | 6.3 | cm
|  | ločilni sloj | PE folija
|  | izolacija v tlaku | zvočno in toplotno izolativne plošče iz ekspandiranega polistirena EPS T plošče, elastificirane, dinamične togosti 15MN/m3; stisljivosti 3mm, deb. 43/40mm. Enakovredno kot EPS Neo super 100 | 6 | cm | 20 | cm
| KONSTRUKCIJA | medetažna plošča | armirano betonska medetažna plošča po načrtu statike | 25 - 35 | cm | 76.3 | cm
spuščeni strop
T2b
PRITLIČJE | T 2b-P | PU GUMA, pohodna/povozna / guma | tlak povozen za vožnjo z brezslednim avtodvigalom V PRITLIČJU: visoka plez.dvorana, otroška plezalnica , del bara
|  | PU guma z varnostno podlago | Obrabna plast: pribl. 2 mm poliuretan, brezšivna in barvna. Prva elastična plast: 30 mm kompozitna pena z večjo gostoto za blaženje padcev in povečanje horizontalne porazdelitve pritiska Druga elastična plast: 45 mm kompozitna pena z manjšo gostoto za blaženje udarcev enakovredno kot - kot sistem Regupol climb 77 opciaj 2: enakovredno kot SikaFloor PS 37-UV - 6mm | 7.7 | cm
|  | cementni estrih | armirano cementni estrih; trdnost najmanj CT-C20-F4. opcija 2: 13cm estriha | 7,7 | cm
|  | ločilni sloj | PE folija
|  | cementni estrih | armirano cementni estrih; trdnost najmanj CT-C20-F4. | 6,3 | cm
|  | ločilni sloj | PE folija
|  | izolacija v tlaku | zvočno in toplotno izolativne plošče iz ekspandiranega polistirena EPS T plošče, elastificirane, dinamične togosti 15MN/m3; stisljivosti 3mm, deb. 43/40mm. Enakovredno kot EPS Neo super 100 | 6 | cm | 12.3 | cm
| PRITLIČJE T2.b - P | temeljna plošča | armirano betonska nosilna temeljna plošča po načrtu statike | 35 | cm
|  | hidroizolacija | HDPE folija s specialnim nanosom kateri se zlepi z na hidroizolacijo vgrajenim betonom, enkaovredno kot Merproof Dual H15 | 0.5 | cm
|  | toplotna izolacija | trde plošče iz ekstrudiranega polistirena XPS tlačne trdnosti 2%≥500kPa, λ=0.035W/mK s stopničastimi preklopi. Enakovredno kot Fibran XPS 400-L | 10 | cm
|  | podložni beton | izravnalna podlaga iz pustega betona C12/15 | 10 | cm | 69.2 | cm
|  | utrjeno nasutje | Utrjena (stabilizirana) zmrzlinsko odporna gramozna blazina. | 100 | cm
|  | ločilni sloj | toplotno stabiliziran netkan geotekstil iz 100% polipropilenskih neskončnih vlaken 300 g/m2
NADSTROPJE 1 | T 2b-N1 | PU GUMA, pohodna/povozna / guma | tlak povozen za vožnjo z brezslednim avtodvigalom V NASTROPJU 1 : plezalna šola 1 in 2, avtodvigalo, skladišče šole
vse iz postavke T2b-P
|  | medetažna plošča | armirano betonska medetažna plošča po načrtu statike | 25 - 35 | cm |  | cm
spuščeni strop
T2c
| T2c - P | PU GUMA za fitnes | V PRITLIČJU: športni tlak za fitnes
|  | PU guma za športno opremo | Točkovno elastičen športni tlak za večnamenske dvorane. Debelina sistema 4mm podloge + 2mm finalne plasti, skladno z EU standardom 14904. enakovredno kot kot REGUPOL DYNAMIC CLASSIC | 0,6 | cm
Dodatne mehke podloge pod fitnes napravami: mehke plošče z vnaprej izdelanim zgornjim slojem, iz PUR vezanih SBR granulatov z 20 % barvnega deleža EPDM, enakoredno kot REGUPOL everroll classic
|  | cementni estrih | armirano cementni estrih; trdnost najmanj CT-C20-F4. | 13,4 | cm
|  | ločilni sloj | PE folija
|  | izolacija v tlaku | zvočno in toplotno izolativne plošče iz ekspandiranega polistirena EPS T plošče, elastificirane, dinamične togosti 15MN/m3; stisljivosti 3mm Enakovredno kot EPS Neo super 100 | 6 | cm | 20 | cm
|  | temeljna plošča | armirano betonska nosilna temeljna plošča po načrtu statike | 35 | cm
|  | hidroizolacija | HDPE folija s specialnim nanosom kateri se zlepi z na hidroizolacijo vgrajenim betonom, enkaovredno kot Merproof Dual H15 | 0.5 | cm
|  | toplotna izolacija | trde plošče iz ekstrudiranega polistirena XPS tlačne trdnosti 2%≥500kPa, λ=0.035W/mK s stopničastimi preklopi. Enakovredno kot Fibran XPS 400-L | 10 | cm
|  | podložni beton | izravnalna podlaga iz pustega betona C12/15 | 10 | cm | 55.5 | cm
|  | utrjeno nasutje | Utrjena (stabilizirana) zmrzlinsko odporna gramozna blazina. | 100 | cm
|  | ločilni sloj | toplotno stabiliziran netkan geotekstil iz 100% polipropilenskih neskončnih vlaken 300 g/m2; vgrajen v smeri glavnih sil – v skladu z navodili za vgrajevanje proizvajalca.
| T2c - 2N | PU GUMA za večnamensko dvorano | V 2.NADSTROPJU: športni tlak za večnamensko dvorano
|  | PU guma za športno opremo | Sestav PU finalnega sloja in podlage: večslojni sistem, sestavljen iz 4 plasti. Kombinacija dušilnih in prožnih elastomerov, akustična učinkovitost. Znižanje najvišje ravni zvočnega tlaka je ∆LAF,max 42 dB enakovredno kot kot REGUPOL sonusfit m 515 | 0,6 | cm
|  | cementni estrih | armirano cementni estrih; trdnost najmanj CT-C20-F4. | 13,4 | cm
|  | ločilni sloj | PE folija
|  | izolacija v tlaku | zvočno in toplotno izolativne plošče iz ekspandiranega polistirena EPS T plošče, elastificirane, dinamične togosti 15MN/m3; stisljivosti 3mm Enakovredno kot EPS Neo super 100 | 6 | cm | 20 | cm
|  | medetažna plošča | armirano betonska medetažna plošča po načrtu statike | 20 | cm | 40 | cm
spuščeni strop
T3 | KERAMIKA
PRITLIČJE, NADSTROPJE 1 | T 3 - P | KERAMIKA | V PRITLIČJU: V skladiščih in na servisnih stopnica, čistila
|  | keramika | Protizdrsna talna keramika, granitogres ploščice ali keramične (faktor protizdrsnosti R10), deb 1,0 cm + lepilo; dimenzija, tip in barva keramike po izboru projektanta. Fuge širine 1,5 mm. Glej shemo sanitarnih prostorov. | 1 | cm
|  | cementni estrih | armirano cementni estrih; trdnost najmanj CT-C20-F4. | 13 | cm
|  | izolacija v tlaku | zvočno in toplotno izolativne plošče iz ekspandiranega polistirena EPS T plošče, elastificirane, dinamične togosti 15MN/m3 Enakovredno kot EPS Neo super 100 | 6 | cm | 20 | cm
|  | temeljna plošča | armirano betonska nosilna temeljna plošča po načrtu statike | 35 | cm
|  | hidroizolacija | HDPE folija s specialnim nanosom kateri se zlepi z na hidroizolacijo vgrajenim betonom, enkaovredno kot Merproof Dual H15 | 0.5 | cm
|  | toplotna izolacija | trde plošče iz ekstrudiranega polistirena XPS tlačne trdnosti 2%≥500kPa, λ=0.035W/mK s stopničastimi preklopi. Enakovredno kot Fibran XPS 400-L | 10 | cm
|  | podložni beton | izravnalna podlaga iz pustega betona C12/15 | 10 | cm | 75.5 | cm
|  | utrjeno nasutje | Utrjena (stabilizirana) zmrzlinsko odporna gramozna blazina. | 100 | cm
|  | ločilni sloj | toplotno stabiliziran netkan geotekstil iz 100% polipropilenskih neskončnih vlaken 300 g/m2
MEDETAŽA | T3-M | KERAMIKA | V MEDETAŽI: tuši, stopnišče 3, shrambe
|  | keramika | Protizdrsna talna keramika, granitogres ploščice (faktor protizdrsnosti R10), deb 1,0 cm + lepilo; dimenzija, tip in barva keramike po izboru projektanta. Fuge širine 1,5 mm. Glej shemo sanitarnih prostorov. | 1 | cm
|  | cementni estrih | armirano cementni estrih; trdnost najmanj CT-C20-F4. | 8 | cm
|  | izolacija v tlaku | zvočno in toplotno izolativne plošče iz ekspandiranega polistirena EPS T plošče, elastificirane, dinamične togosti 15MN/m3 Enakovredno kot EPS Neo super 100 | 6 | cm | 15 | cm
|  | medetažna plošča | armirano betonska medetažna plošča po načrtu statike | 25 | cm | 40 | cm
NADSTROPJE 1 | T3-N1 | KERAMIKA | V NADSTROPJU 1: stopnišče 3, shrambe
|  | keramika | Protizdrsna talna keramika, granitogres ali keramične ploščice (faktor protizdrsnosti R10), deb 1,0 cm + lepilo; dimenzija, tip in barva keramike po izboru projektanta. Fuge širine 1,5 mm. Glej shemo sanitarnih prostorov. | 1 | cm
|  | cementni estrih | armirano cementni estrih; trdnost najmanj CT-C20-F4. | 13 | cm
|  | izolacija v tlaku | zvočno in toplotno izolativne plošče iz ekspandiranega polistirena EPS T plošče, elastificirane, dinamične togosti 15MN/m3 Enakovredno kot EPS Neo super 100 | 6 | cm | 20 | cm
|  | medetažna plošča | armirano betonska medetažna plošča po načrtu statike | 25 | cm | 45 | cm
NADSTROPJE 2, 3 | T3-N2, T3-N3 | KERAMIKA | V NADSTROPJU 2 in 3: stopnišče 3, shrambe, sanitarije in garderobe dvorane
|  | keramika | Protizdrsna talna keramika, granitogres ploščice (faktor protizdrsnosti R10), deb 1,0 cm + lepilo; dimenzija, tip in barva keramike po izboru projektanta. Fuge širine 1,5 mm. Glej shemo sanitarnih prostorov. | 1 | cm
|  | cementni estrih | armirano cementni estrih; trdnost najmanj CT-C20-F4. | 8 | cm
|  | izolacija v tlaku | zvočno in toplotno izolativne plošče iz ekspandiranega polistirena EPS T plošče, elastificirane, dinamične togosti 15MN/m3 Enakovredno kot EPS Neo super 100 | 6 | cm | 15 | cm
|  | medetažna plošča | armirano betonska medetažna plošča po načrtu statike | 20-25 | cm | 34-39 | cm
EPOKSI
T4 | T 4 | EPOKSI | tlak v tehničnem prostoru, serverju
|  | epoksi premaz | EP zaščitni protiprašni epoksidni premaz (finalno lakiranje): Sikafloor-264; poraba 0,7 kg/m2, barva po NCS lestvici po izboru projektanta
|  |  | EP prekrivno-obrabni sloj: kot je dvokomponentni epoksi Sikafloor-264, (poraba 1,0kg/m2 na mm), zmešan s kremenčevim peskom 0,1-0,3mm v masnem razmerju 1:0,7 za pripravo razlivne mase v debelini min. 2mm; (poraba peska 0,7kg/m2 na mm) in končni polni posip s kremenčevim peskom 0,3-0,8 mm (poraba=do 5,0kg/m2) | 0.3 | cm
EP temeljni kontaktni premaz (za utrjevanje podlage in za sprijemnost): kot npr. Sikafloor-161 (poraba 0,3-0,5kg/m2) z rahlim posipom kremenčevega peska 0,3-0,8 mm (poraba 0,5-1,0kg/m2)
Zakrožnica epoksi tlak izvedena z epoksi malto in valčkom R=2,5-3cm do višine 5cm oz. do roba zaključnega Alu profila stenske keramike
|  | ločilni sloj | PE folija
|  | cementni estrih | armirano cementni estrih; trdnost najmanj CT-C20-F4. Estrih z dodatkom za zgoščenost in dodatkom za boljšo toplotno prevodnost , strojno zaglajen (zniveliran), dilatiran od sten (tudi od suhomontažnih) za 1 cm. | 7.7 | cm
|  | toplotna izolacija | zvočno in toplotno izolativne plošče iz ekspandiranega polistirena EPS T plošče, elastificirane, dinamične togosti 15MN/m3; stisljivosti 3mm, deb. 43/40mm. EPS Neo super 100 | 7 | cm | 15 | cm
|  | Ab plošča | armirano betonska nosilna temeljna plošča po načrtu statike | 30 | cm
T5
POGLOBLJENO PRITLIČJE | T5 - P | POHODNI TLAK BOLDER DVORANE | V POGLOBLJENEM PRITLIČJU: pohodni tlak v bolder dvorani med mehkimi blazinami - poravnan z vrhom blazin
|  | pohodni tepih | pohodni tepih mehke blazine, prevleka, izvedena na montažnem tlaku - enaka kot na površini mehkih blazin. Zaradi upogibanja blazin, mora biti tepih na tlaku in na mehki blazini ločen, da se ne pretrga. | 0.5 | cm
|  | podloga tlaka | podložna ravnina pohodnega tlaka: plošče OSB 2, deb.25 stiki na preklop, privijačena v podkonstrukcijo | 2.5 | cm
|  | mehka zvočna zaščita - podloga proti topotanju | pod ravnino pohodnega tlaka je potrebno namestiti sloj filca (200g/m2) za preprečevanje prenosa zvoka. | 0.5 | cm
|  | podkonstrukcija | podkonstrukcija pohodne ravnine tlaka: kovinski horizontalni in vertikalni jekleni profili- kotniki 50/50mm v rastru max. 50cm v vseh treh smereh, zvijačeni z diagonalami in postavljeni na estrih brez vijačenja. Nosilnost podkonstrukcije 500 kg/ m2. Višina podkonstrukcije je 37,5cm | 26.5 | cm
|  | protiprašni premaz | EP zaščitni protiprašni epoksidni premaz
|  | estrih | armirano cementni estrih; trdnost najmanj CT-C20-F4. | 5
|  | zvočna izolacija | zvočno in toplotno izolativne plošče iz ekspandiranega polistirena EPS T plošče, elastificirane, dinamične togosti 15MN/m3 Enakovredno kot EPS Neo super 100 | 5 |  | 40 | cm
|  | temeljna plošča | armirano betonska nosilna temeljna plošča po načrtu statike | 35 | cm
|  | hidroizolacija | HDPE folija s specialnim nanosom kateri se zlepi z na hidroizolacijo vgrajenim betonom, enkaovredno kot Merproof Dual H15 | 0.5 | cm
|  | toplotna izolacija | trde plošče iz ekstrudiranega polistirena XPS tlačne trdnosti 2%≥500kPa, λ=0.035W/mK s stopničastimi preklopi. Enakovredno kot Fibran XPS 400-L | 10 | cm
|  | podložni beton | izravnalna podlaga iz pustega betona C12/15 | 10 | cm | 95.5 | cm
|  | utrjeno nasutje | Utrjena (stabilizirana) zmrzlinsko odporna gramozna blazina. | 100 | cm
|  | ločilni sloj | toplotno stabiliziran netkan geotekstil iz 100% polipropilenskih neskončnih vlaken 300 g/m2; vgrajen v smeri glavnih sil – v skladu z navodili za vgrajevanje proizvajalca.
MEDETAŽA | T5 - M | POHODNI TLAK BOLDER DVORANE | V MEDETAŽI: pohodni tlak v bolder dvorani med mehkimi blazinami - poravnan z vrhom blazin
|  | pohodni tepih | pohodni tepih mehke blazine, prevleka, izvedena na montažnem tlaku - enaka kot na površini mehkih blazin. Zaradi upogibanja blazin, mora biti tepih na tlaku in na mehki blazini ločen, da se ne pretrga. | 0.5 | cm
|  | podloga tlaka | podložna ravnina pohodnega tlaka: plošče OSB 2, deb.25 stiki na preklop, privijačena v podkonstrukcijo | 2.5 | cm
|  | mehka zvočna zaščita - podloga proti topotanju | pod ravnino pohodnega tlaka je potrebno namestiti sloj filca (200g/m2) za preprečevanje prenosa zvoka. | 0.5 | cm
|  | podkonstrukcija | podkonstrukcija pohodne ravnine tlaka: kovinski horizontalni in vertikalni jekleni profili- kotniki 50/50mm v rastru max. 50cm v vseh treh smereh, zvijačeni z diagonalami in postavljeni na estrih brez vijačenja. Nosilnost podkonstrukcije 500 kg/ m2. Višina podkonstrukcije je 37,5cm | 26.5 | cm
|  | protiprašni premaz | EP zaščitni protiprašni epoksidni premaz
|  | estrih | armirano cementni estrih; trdnost najmanj CT-C20-F4. | 5
|  | zvočna izolacija | zvočno in toplotno izolativne plošče iz ekspandiranega polistirena EPS T plošče, elastificirane, dinamične togosti 15MN/m3 Enakovredno kot EPS Neo super 100 | 5 |  | 40 | cm
|  | medetažna plošča | armirano betonska medetažna plošča po načrtu statike | 25 | cm | 85 | cm
spuščeni strop

## STREHE
SESTAVE OSNOVNIH KONSTRUKCIJ
MG - 209..2025 - PREGLEDANI TLAKI
| ozn. | sestava |  | dimenzija |  | skupaj
HORIZONTALNE KONSTRUKCIJE
S | STREHE
S1
| S1 - P1 |  | ravna streha s prodcem / na visokem delu objekta
(ob svetlobnikih SS-4), 50cm pas med zeleno streho in atiko nepohodna ravna streha s prodcem, na visokem delu objekta
|  | prodec | rečni prodec frakcije 16/32mm, debeline | 6 | cm
|  | zaščita hidroizolacije | PP filtrska tkanina | 0.5 | cm
| plasti strehe | HI | dvoslojna HI iz polimernih bitumenskih trakov, dimenzijsko stabilen (< 0,1%) temperaturna odpornost + 150 st C/ - 40 st C; kot npr. Karat 5,2mm in KSA DUO 3mm (neto debeline), varjenje preklopnih spojev v področju filca | 0.82 | cm
|  | naklonske prizme | Pred vgradnjo samolepilnega sloja se na sloj toplotne izolacije dodatno vgradi: sistemske naklonske prizme iz PIR z vzdolžnim naklonom 1 %, prečni naklon 4 %; začetna debelina 10 mm; lepljenje na naklonsko toplotno izolacijo s sistemskim PU Schaumkleber Opomba : dolžina posameznega seta pokriva dolžino 2 m . kot npr. PIR LES set 1- 2 - 3 - 4
|  | naklonska toplotna izolacija | toplotno izolacijski sloj iz Polyisociuranatnih plošč iz trde pene (PIR), koeficient toplotne prevodnosti 0,022 W/mK; lepljene v naklonu | 0-38 | cm
|  | toplotna izolacija - trda | Poliizocianurat (PIR) izolacija iz trde penaste plošče z zaprtimi celicami, tlačna trdnost > 120kPa, index stabilnosti >250 kot npr. PIR FA 200 | 20 | cm
|  | parna zapora | samolepilna parna zapora iz elastomernega bitumna, s stekelno tkanino in ALU nosilcem, deb 4mm, Sd min 1500m, spodnaj stran samolepilni bitumen, zgoraj z lepilnimi pasovi za toplotno izolacijo; varjenje preklopnih psojev v področju filca (kot npr. Them DS) s predhodnik primerjem | 0.1 | cm
|  | konstrukcijska sovprežna plošča | trapezna pločevina (slepi opaž) zalita z betonom, kot HI BOND 55 / 600 z debelino pločevine 0,80 mm (glej načrt statike) | 16 | cm | 27.42 | cm
|  | podkonstrukcija | letve podkonstrukcije z obešali v rastru 60cm, višina spusta 15cm, Podkonstrukcija je izdelana iz pocinkanih CD 27x60x27x0,6 mm in UD 28x27x0,6 mm profilov. CD profili so z Nonius obešali pritrjeni, v razmaku od maks. 90 cm. Razmak primarnih CD profilov je 90 cm, pri sekundarnih profilih je 60 cm, ter vidno privijači plošče z pobarvanimi vijaki v natur barvi, AMF Heradesign 50 mm | 12.5 | cm
|  | spuščeni akustični strop | akustične plošče Heradesign, 120/60, sistem KCS, iz lesnih vlaknastih plošč deb 2,5cm. Lesna vlakna so debeline 1 mm, tip Superfine, plošče so barvane v natur lesni barvi. Robovi plošč so posneti (AK01). Zvočna absorpcija stropa je do αw = 0,90. Plošče so v razredu gorljivosti B1-s1,d0 po EN 13501-1. | 2.5 | cm
| S1 - Z - FV |  | ravna ZELENA streha + fotovoltaika / na visokem delu objekta
|  | podkonstrukcija fotovoltaike | Izvedba podkonstrukcije za PV module – usmerjenost vzhod - zahod, Vsi elementi podkonstrukcije so narejeni visokokorozijsko odpornega jekla S420DG s specialnim legiranjem ZM310AC - Spodnji nosilni profil, integriran v DSE 40 - Komplet V nosilca z adapterjem - Diagonalni ojačitveni profil - Profil kot nosilec modula - S pritrdilnimi, zaščitnimi in vmesnimi montažnimi elementi (Bauder Solar G Light OW )
| plasti zelene strehe | vegetacijska preproga | Vegetacijska preproga s sedumi na osnovi organskega nosilca, kot npr. Bauder Green Sedum VM Vegetationsmatte | 3 | cm
|  | vegetacijski sloj | Substrat za balastiranje + ozelenitev s sekanci in semeni, neto debelina nasutja v polju je 10cm, v robnem in vogalnem pasu debelina nasutja 16cm: Vegetacijski sloj: programirana mešanica substrata na bazi Claylita (sestava po ONORM B 3691) za širok spekter rastlin; primeren za vgradnjo v PV sisteme; maks. vodna kapaciteta 38 %, prepustnost za vodo 20 mm/min, organski delež 4 %, faktor zgoščenosti 6 – 8 %, prostorninska masa v suhem stanju 1100 kg / m3, v mokrem 1400 kg / m3 | 10-16 | cm
Po obodu strehe je predviden v širini 50 cm pas prodca frakcije 16 – 32 mm, ki je od vegetacijskega sloja - humusa ločen z jeklenim pocinkanim perforiranim profilom razvite širine 200mm, d =2mm (ekstenzivni substrat Bauder CL-E). Skupno 92m2 povrpšine peska
|  | drenažni sloj | Tlačno obremenljiv akumulacijsko-drenažni sloj; lončkasto oblikovana plošča iz HDPE s kapaciteto akumulacije vode 13,5 litrov/m2; tlačna trdnost 80 kPa; naležna površina min. 42 % ; prilagojen vgradnji podkonstrukcije za Solar G Light sistem vzhod - zahod (Bauder DSE 40 f. Solar) | 2 | cm
|  | ločilni sloj | Zaščita hidroizolacije: mehansko ojačano vlaknasto platno iz PES regeneriranih vlaken, gramature 600g/m2 (Bauder FSM 600)
| plasti strehe | HI | dvoslojna HI iz elastomernih bitumenskih trakov, s protikoreninsko zaščito kot npr.Smaragd 5,2mm in KSA DUO 3mm | 0.82 | cm
|  | naklonska toplotna izolacija | toplotno izolacijski sloj iz Polyisociuranatnih plošč iz trde pene (PIR), koeficient toplotne prevodnosti 0,022 W/mK; lepljene v naklonu, | 0-20 | cm
|  | toplotna izolacija - trda | Poliizocianurat (PIR) izolacija iz trde penaste plošče z zaprtimi celicami, tlačna trdnost > 120kPa, index stabilnosti >250 kot npr. PIR FA 200 | 20 | cm
|  | parna zapora | samolepilna parna zapora iz elastomernega bitumna za hitro varjenje, s stekleno tkanino in ALU nosilcem, deb 4mm, Sd min 1500m, spodnaj stran samolepilni bitumen, zgoraj z lepilnimi pasovi za toplotno izolacijo; varjenje preklopnih psojev v področju filca (kot npr. Them DS) s predhodnik primerjem | 0.1 | cm
|  | konstrukcijska sovprežna plošča | trapezna pločevina (slepi opaž) zalita z betonom, kot HI BOND 55 / 600 z debelino pločevine 0,80 mm (glej načrt statike) | 16 | cm | 42669.92 | cm
|  | ali AB plošča | armirano betonska nosilna AB plošča po načrtu statike | 20 | cm
|  | podkonstrukcija | letve podkonstrukcije z obešali v rastru 60cm, višina spusta 15cm, Podkonstrukcija je izdelana iz pocinkanih CD 27x60x27x0,6 mm in UD 28x27x0,6 mm profilov. CD profili so z Nonius obešali pritrjeni, v razmaku od maks. 90 cm. Razmak primarnih CD profilov je 90 cm, pri sekundarnih profilih je 60 cm, ter vidno privijači plošče z pobarvanimi vijaki v natur barvi, AMF Heradesign 50 mm | 12.5 | cm
|  | spuščeni akustični strop | akustične plošče Heradesign, 120/60, sistem KCS, iz lesnih vlaknastih plošč deb 2,5cm. Lesna vlakna so debeline 1 mm, tip Superfine, plošče so barvane v natur lesni barvi. Robovi plošč so posneti (AK01). Zvočna absorpcija stropa je do αw = 0,90. Plošče so v razredu gorljivosti B1-s1,d0 po EN 13501-1. | 2.5 | cm
S2
| S 2 - Z |  | ZELENA streha (naklon 4°) na balvanski lameli, nepohodna
|  | vegetacijski sloj | vegetacijska preproga z nizkorastočo trpežno debelolistno vegetacijo, debelina preproge povprečno 3cm kot npr. Green Sedum VM Vegetationsmatte | 3 | cm
|  | rastni substrat | rastni substrat za ekstenzivno ozelenitev CL-E, sestava po L 1131, debelina 8cm | 8 | cm
|  | drenažni sloj | tlačno obbremenljiv akumulacijsko drenažni sloj - lončkasto oblikovana plošča iz HDPE, tlačna trdnost > 200kPa; vodna kapaciteta > 7,2l/m2 kot npr. DSE 20+filterska tkanina FV125 | 4 | cm
|  | ločilni sloj | ločilno drsni sloj iz PE #FSM 600 | 0.5 | cm
|  | HI | dvoslojna HI iz elastomernih bitumenskih trakov, s protikoreninsko zaščito kot npr.Smaragd 5,2mm in KSA DUO 3mm | 0.82 | cm
|  | naklonska toplotna izolacija | toplotno izolacijski sloj iz Polyisociuranatnih plošč iz trde pene (PIR), koeficient toplotne prevodnosti 0,022 W/mK; lepljene v naklonu, dodatni nakloni ob atiki (naklonske "prizme" za odvodnjavanje), max.višina 15cm | 15 |  |  |  | V GF je TI trde 10cm + 15 cm naklonske
|  | toplotna izolacija - trda | Poliizocianurat (PIR) izolacija iz trde penaste plošče z zaprtimi celicami, tlačna trdnost > 120kPa, index stabilnosti >250 kot npr. PIR FA 200 | 10 | cm |  |  | debelino preveriti v gradbeni fiziki!
|  | parna zapora | samolepilna parna zapora iz elastomernega bitumna, s stekelno tkanino in ALU nosilcem, deb 4mm, Sd min 1500m, spodnaj stran samolepilni bitumen, zgoraj z lepilnimi pasovi za toplotno izolacijo; varjenje preklopnih psojev v področju filca (kot npr. Them DS) s predhodnik primerjem | 0.1 | cm
|  | AB plošča strehe | armirano betonska nosilna AB plošča po načrtu statike, plošča je finalni strop dvorane | 25 | cm | 41.32 | cm
|  | podkonstrukcija | Elementi so obešeni na tipske alu profile ter jeklenice dolžine 50 mm v rastru 30 cm. Višina spusta 35cm- poravnano z betonskimi nosilci 30/35 | 5 | cm
|  | pokončne akustične lamele | Baffli Heradesign: akustičnih vertikalnih bafflov, sistem KCS Heradesign Basic Baffle iz lesnih vlaknastih plošč, dimenzije 300 x 1200 x 30 mm. Lesna vlakna so debeline 1 mm, tip Superfine, plošče so barvane v natur barvi, 1015. Robovi plošč so ravni, na gornjem robu je tovarniško pritrjen alu profil Basic. Zvočna absorpcija stropa je do αw = 0,45. Plošče so v razredu gorljivosti B1-s1,d0 po EN 13501-1. Montaža stropa se izvrši po navodilih proizvajalca (KCS Heradesign Superfine, Baffle Basic Natur, ali enakovredno) | 30 | cm
S3
| S3 - T |  | ravna pohodna streha - TLAKOVANA - terasa pred pisarnami
|  | teraco plošče na podstavkih | pohodna površina iz teraco plošč formata 60/120, debeline 5cm, položenih na tipske, višinsko nastavljive pdostavke, kot Buzon | 6 | cm
|  | bitumenska hidroizolacija | dvoslojna HI iz polimernih bitumenskih trakov, s protikoreninsko zaščito, dimenzijsko stabilen (< 0,1%) temperaturna odpornost + 150 st C/ - 40 st C; s sistemsko odpornostjo B roof t1 kot npr. Karat 5,2mm in KSA DUO 3mm (neto debeline) varjenje preklopnih spojev v področju filca |  | cm
|  | toplotna izolacija - trda | Poliizocianurat (PIR) izolacija iz trde penaste plošče z zaprtimi celicami, rezana v naklonu 2%, gostota 30kg/m3, tlačna trdnost > 120kPa, index stabilnosti >250 kot npr. PIR FA 200 | 20 | cm |  |  | debelino preveriti v gradbeni fiziki!
|  | parna zapora | samolepilna parna zapora iz elastomernega bitumna, s stekelno tkanino in ALU nosilcem, deb 4mm, Sd min 1500m, spodnaj stran samolepilni bitumen, zgoraj z lepilnimi pasovi za toplotno izolacijo; varjenje preklopnih psojev v področju filca (kot npr. Them DS) s predhodnik primerjem | 0.1 | cm
|  | medetažna AB plošča | armirano betonska nosilna AB plošča po načrtu statike, plošča je finalni strop garderob, hodnikov | 25 | cm | 26.1 | cm
|  | akustični omet (ponekod) |  | 2 | cm
| S3 -P |  | ravna pohodna streha - PRODEC - atrij klimatov, terasa hišnika
|  | prodec | prodec frakcije 16/32mm, na njem ponekod položene prane plošče za dostop | 6 | cm
|  | bitumenska hidroizolacija | dvoslojna HI iz polimernih bitumenskih trakov, s protikoreninsko zaščito, dimenzijsko stabilen (< 0,1%) temperaturna odpornost + 150 st C/ - 40 st C; s sistemsko odpornostjo B roof t1 kot npr. Karat 5,2mm in KSA DUO 3mm (neto debeline) varjenje preklopnih spojev v področju filca |  | cm
|  | ločilni sloj | Protect SYS steklena tkanina z grafitno prevleko; na spojih lepljena, gramature 120 g/m2 vključno s sistemskimi elementi za trajno zagotavljanje vodotesnosti strehe , vključno z izvedbo meritve vodotesnosti strehe pred polaganjem TI. | 0.5 | cm
|  | toplotna izolacija - trda | Poliizocianurat (PIR) izolacija iz trde penaste plošče z zaprtimi celicami, rezana v naklonu 2%, gostota 30kg/m3, tlačna trdnost > 120kPa, index stabilnosti >250 kot npr. PIR FA 200 | 20 | cm |  |  | debelino preveriti v gradbeni fiziki!
|  | parna zapora | samolepilna parna zapora iz elastomernega bitumna, s stekelno tkanino in ALU nosilcem, deb 4mm, Sd min 1500m, spodnaj stran samolepilni bitumen, zgoraj z lepilnimi pasovi za toplotno izolacijo; varjenje preklopnih psojev v področju filca (kot npr. Them DS) s predhodnik primerjem | 0.1 | cm
|  | strešna AB plošča | armirano betonska nosilna AB plošča po načrtu statike | 20-25 | cm | 26.6 | cm
|  | podkonstrukcija | Elementi so obešeni na tipske alu profile ter jeklenice dolžine 50 mm v rastru 30 cm. Višina spusta 35cm - poravnano z betonskimi nosilci 30/35 | 5 | cm
|  | pokončne akustične lamele: samo v šutalnici pod atrijem klimatov | Baffli Heradesign: akustičnih vertikalnih bafflov, sistem KCS Heradesign Basic Baffle iz lesnih vlaknastih plošč, dimenzije 300 x 1200 x 30 mm. Lesna vlakna so debeline 1 mm, tip Superfine, plošče so barvane v natur barvi, 1015. Robovi plošč so ravni, na gornjem robu je tovarniško pritrjen alu profil Basic. Zvočna absorpcija stropa je do αw = 0,45. Plošče so v razredu gorljivosti B1-s1,d0 po EN 13501-1. Montaža stropa se izvrši po navodilih proizvajalca (KCS Heradesign Superfine, Baffle Basic Natur, ali enakovredno) | 30 | cm
S4
| S 4 |  | poševna streha skladiščnega dela z naklonom 22°
|  | pločevina v pasovih | Alu barvana pločevina v pasovih 50-60cm, pritrjena in spojena z zapogibi | 0.2 | cm
tesnilni sloj UDS 1,5 mm
|  | lesena podloga kritine | hor. deske 12/2,5, smreka, pritrjene na podložne letve Lesene letve za kritino ( razmik in dim. odvisna od kritine) | 2.5 | cm
|  | kontra letve-zračni prostor | zračni prostor med vertikalnimi letvami 5/5 v rastru 50cm za vertikalni vlek
|  | vetrna folija | Paroprepustna, vodoodbojna folija Knauf Insulation Homeseal LOS 0,04 FixPlus + sistemski lepilni trakovi Kl Homeseal LDS
|  | toplotna izolacija med hor. letvami | toplotna izolacija iz mineralne kamene volne, KNAUF INSULATION Natur Board VENTI, med lesenimi letvami d=10 cm | 10 | cm
|  | toplotna izolacija | toplotna izolacija iz mineralne kamene volne, KNAUF INSULATION Natur Board VENTI, med lesenimi letvami d=20 cm | 20 | cm
|  | parna zapora | Pama ovira Knauf Insulation Homeseal LOS 5 + sistemski lepilni trakovi Kl Homeseal LOS
|  | konstrukcijska plošča | ab plošča v naklonu 22° (več etažni skladiščni del objekta) | 20 | cm | 32.7 | cm
|  | oplesk | brušenje in slikopleskarska obdelava
S5
| S 5 |  | poševna streha/ fasada z naklonom 64° na večetažnem visokem delu objekta in z naklonom 60° na balvanski lameli
poševna streha skladiščnega dela z naklonom 22°
|  | zaključni sloj | osnovni premaz, podomet, ojačite/armatura, zaključni premaz | 1 | cm
|  | fasadne plošče | nosilna plošča za omet, iz ekspandiranega steklenega granulata, kot Sto Ventec | 1.2 | cm
|  | zračni prostor | zračni prostor med kovinskimi nosilci za vertikalni vlek | 5 | cm
|  | vetrna folija | Paroprepustna, vodoodbojna folija Knauf Insulation Homeseal LDS 0,04 FixPlus + sistemski lepilni trakovi Kl Homeseal LDS
|  | toplotna izolacija | toplotna izolacija iz mineralne kamene volne, KNAUF INSULATION Natur Board VENTI | 20 | cm
|  | parna zapora | Pama ovira Knauf Insulation Homeseal LDS 5 + sistemski lepilni trakovi Kl Homeseal LDS
|  | nosilni zid | ab plošča v naklonu 60° (64°) | 20 | cm
|  | oplesk | brušenje in slikopleskarska obdelava
[6 empty] | 47.2 | cm
| S 5-PIL |  | poševna streha/ fasada z naklonom 60° na pilonu
poševna streha/ fasada z naklonom 64° na večetažnem visokem delu objekta in z naklonom 60° na balvanski lameli in pilonuv
|  | zaključni sloj | osnovni premaz, podomet, ojačite/armatura, zaključni premaz | 1 | cm
|  | fasadne plošče | nosilna plošča za omet, iz ekspandiranega steklenega granulata, kot Sto Ventec | 1.2 | cm
|  | zračni prostor | zračni prostor med kovinskimi nosilci za vertikalni vlek | 5 | cm
|  | vetrna folija | Paroprepustna, vodoodbojna folija Knauf Insulation Homeseal LDS 0,04 FixPlus + sistemski lepilni trakovi Kl Homeseal LDS
|  | nosilni zid | ab plošča v naklonu 60° | 20 | cm
|  | oplesk | brušenje in slikopleskarska obdelava
[6 empty] | 27.2 | cm
S6
| S 6 |  | ravna streha plezalnega pilona
|  | prodec | prodec frakcije 16/32mm | 6 | cm
filc B300
|  | bitumenska hidroizolacija | dvoslojna HI iz polimernih bitumenskih trakov, dimenzijsko stabilen (< 0,1%) temperaturna odpornost + 150 st C/ - 40 st C; s sistemsko odpornostjo B roof t1 kot npr. Karat 5,2mm in KSA DUO 3mm (neto debeline), varjenje preklopnih spojev v področju filcadvoslojna HI iz polimernih bitumenskih trakov, dimenzijsko stabilen (< 0,1%) temperaturna odpornost + 150 st C/ - 40 st C; s sistemsko odpornostjo B roof t1 kot npr. Karat 5,2mm in KSA DUO 3mm (neto debeline) varjenje preklopnih spojev v področju filca | 0.2 | cm
|  | naklonski beton | izravnalna podlaga iz pustega betona C12/15 v naklonu 2%, deb 5-10cm | 10 | cm
|  | parna zapora | Pama ovira Knauf Insulation Homeseal LOS 5 + sistemski lepilni trakovi Kl Homeseal LOS
|  | strešna AB plošča | armirano betonska nosilna AB plošča po načrtu statike | 20 | cm | 16.2 | cm
| S 6-N |  | ravna streha plezalnega pilona- nadstrešek plezalne stene
|  | prodec | prodec frakcije 16/32mm | 6 | cm
|  | bitumenska hidroizolacija | dvoslojna HI iz polimernih bitumenskih trakov, dimenzijsko stabilen (< 0,1%) temperaturna odpornost + 150 st C/ - 40 st C; s sistemsko odpornostjo B roof t1 kot npr. Karat 5,2mm in KSA DUO 3mm (neto debeline), varjenje preklopnih spojev v področju filcadvoslojna HI iz polimernih bitumenskih trakov, dimenzijsko stabilen (< 0,1%) | 0.2 | cm
|  | naklonski beton | izravnalna podlaga iz pustega betona C12/15 v naklonu 2%, deb 5-10cm | 10 | cm
|  | parna zapora | Pama ovira Knauf Insulation Homeseal LOS 5 + sistemski lepilni trakovi Kl Homeseal LOS | 0.1 | cm
|  | strešna AB plošča | armirano betonska nosilna AB plošča po načrtu statike | 20 | cm | 16.3 | cm
|  | podkonstrukcija spuščenega stropa | Alu profili v rastru 50cm, višina spusta 65cm | 3 | cm
|  | podloga ometane fasade | Fermacell plošče | 2 | cm
|  | omet | tankoslojni omet | 0.5 | cm
SM
| SM1 |  | ravna streha med nosilci atike/ ozadje plezalne stene na vzhodu, visoki del stavbe
poglobljeni strešnega atrij, ozadje plezalne stene na vzhodni fasadi
|  | prodec | prodec frakcije 16/32mm | 6 | cm
|  | zaščita hidroizolacije | PP filtrska tkanina
|  | bitumenska hidroizolacija | dvoslojna HI iz polimernih bitumenskih trakov, s protikoreninsko zaščito, dimenzijsko stabilen (< 0,1%) temperaturna odpornost + 150 st C/ - 40 st C; s sistemsko odpornostjo B roof t1 kot npr. Karat 5,2mm in KSA DUO 3mm (neto debeline) varjenje preklopnih spojev v področju filca | 0.2 | cm
|  | toplotna izolacija - trda | Poliizocianurat (PIR) izolacija iz trde penaste plošče z zaprtimi celicami, rezana v naklonu 2%, gostota 30kg/m3, tlačna trdnost > 120kPa, index stabilnosti >250 kot npr. PIR FA 200, debelina 10-15cm z naklonskimi prizmami | 10 | cm
|  | parna zapora | Pama ovira Knauf Insulation Homeseal LOS 5 + sistemski lepilni trakovi Kl Homeseal LOS | 0.1 | cm
|  | konstrukcijska sovprežna plošča | trapezna pločevina (slepi opaž) zalita z betonom, kot HI BOND 55 / 600 z debelino pločevine 0,80 mm (glej načrt statike) | 16 | cm | 10.2 | cm
|  | izolacija stropa za plezalno steno | eps izolacija 10cm na spodnji strani montažne plošče in na AB nosilcu atike obojestransko | 10 | cm
| SM2 |  | montažna ravna streha / poglobitve za strojne inštalacije, ozadje plezalne stene vzhod in nad strojnico N3 03, visoki del stavbe
montažna streha poglobljenega strešnega atrija za klima naprave, ozadje plezalne stene na vzhodni fasadi
|  | prodec | prodec frakcije 16/32mm | 6 | cm
|  | zaščita hidroizolacije | PP filtrska tkanina
|  | bitumenska hidroizolacija | dvoslojna HI iz polimernih bitumenskih trakov, dimenzijsko stabilen (< 0,1%) temperaturna odpornost + 150 st C/ - 40 st C; s sistemsko odpornostjo B roof t1 kot npr. Karat 5,2mm in KSA DUO 3mm (neto debeline), varjenje preklopnih spojev v področju filcav | 0.2 | cm
|  | toplotna izolacija - trda | Poliizocianurat (PIR) izolacija iz trde penaste plošče z zaprtimi celicami, rezana v naklonu 2%, gostota 30kg/m3, tlačna trdnost > 120kPa, index stabilnosti >250 kot npr. PIR FA 200, debelina 10-15cm z naklonskimi prizmami | 10 | cm
Opozorilo: termo in hidro izolacija izvedena tudi preko ab nosilcev, ki so 50cm višji od nivoja ravne strehe med nosilci.
|  | montažna ravna streha | OSB 3 plošče na preklop, dva sloja 2,5+2,5, položene v naklonu | 5 | cm
|  | konstrukcija | kovinski profil 10/15cm v rastru 100cm, vpeti med dva betonska nosilca, poravnani na spodnjo stran nosilcev | 15 | cm
|  | izolacija stropa za pl. steno | eps izolacija okoli kovinskih profilov in AB nosilca atike obojestransko | 10 | cm
| SM3 |  | široka atika na vzhodu nad plezalno steno vzhod, š =150 (160) cm
- visoki del stavbe, kovinska streha v naklonu med strešnimi poglobitvami za klima naprave na vzhodni strani in atiko
OPOZORILO: atika ima na zun. robu lomljeno obliko in je 60-110cm konzolna glede na ab nosilec atike, skupna širina 110-160cm
|  | kovinska streha | streha iz Alu pločevine 0,7mm v pasovih 65 (50)cm, spojeno z zapogibi | 0.7 | cm
|  | ločilni sloj | bitumenski ločilni sloj med deskami in pločevino za reševanje kondenza, difuzijsko zaprta folija Bauder UDS, Isola ISO-D, ki je na robovih samolepilna
|  | lesena podloga kritine | hor. deske 12/2,5, smreka, pritrjene na podložne letve | 2.5 | cm
|  | kontra letve - zračni prostor | zračni prostor med vertikalnimi letvami 5/8 v naklonu 2% v rastru 50cm za vertikalni vlek | 3.0 do 8.0 | cm
|  | zaščita toplotne izolacije (sekundarna kritina) | paropropustna sekundarna kritina s Sd>0,04m in min. 150 gr/m2, kot npr. Knauf Insulation Homeseal LDS 0,04 Fix Plus ali enakovredno | 0.3 | cm
|  | konstrukcija konzolnega nadstreška | horizontalni nosilci 6/6cm na razmaku 50cm max., smrekov les, pritrjeni na ab nosilec in na kovinsko konstrukcijo plezalne stene, cca 60-110cm izven linije ab nosilca
|  | toplotna izolacija med hor. letvami | toplotna izolacija iz mineralne kamene volne, KNAUF INSULATION Natur Board VENTI, med hor. lesenimi letvami | 10 | cm
|  | ab nosilec atike | ab nosilec atike 20/240, izoliran 10cm z vseh strani

## VERTIKALNE KONSTRUKCIJE
SESTAVE OSNOVNIH KONSTRUKCIJ
ozn. | sestava |  | dimenzija |  | skupaj
VERTIKALNE KONSTRUKCIJE
Zt | ZIDOVI PROTI TERENU
Zt 1 | AB stena - zasuta | armiranobetonski nosilni zid proti terenu
| zaščita izolacije | čepasta folija iz polietilena visoke gostote (HDPE) z višino čepkov 8mm in tlačno trdnostjo 200 kN/m2; vključno z tenjenjem stikov z bitumenskimi trakovi | 1 | cm
| toplotna izolacija - trda | trde plošče iz ekstrudiranega polistirena XPS tlačne trdnosti 2%≥500kPa, λ=0.035W/mK s stopničastimi preklopi | 10 | cm
| hidroizolacija | izvedba hidroizolacije: trakovi ELOTHENE 3000 X, fleksibilna samolepilna membrana z visoko odpornim laminatnim HDPE nosilcem s samolepilno kavčuk – bitumensko snovjo. Visoko odporna na raztezke in visoka prebodna trdnost (≥ 550 N), Na betonski površini predhodni nanos: hladni prednamaz Primer S2. Preklop na stiku s horizontalno HI širine minimalno 15cm se izvaja na vertikalnem delu. | 1 | cm | 12 | cm
| AB zid | armirano betonska vkopana stena; kvaliteta betona po načrtu konstrukcij, 25 ali 30cm | 30 | cm
| notranji oplesk | AB zid brušen in glajen s stensko izravnalno maso, 2x pleskan z disperzijsko močno barvo na predhodni nanos akrilne emulzije, barva po izboru projektanta | 0.5 | cm | 42.5 | cm
Z | ZIDOVI NA FASADNEM OVOJU
Z 1 | prezračevana fasada | prezračevana fasada z ometom, na zunanji obodni nosilni steni
visoka dvorana in balvanska lamela
| finalni sloj | osnovni premaz, podomet, ojačitev/armatura, zaključni premaz | 1 | cm
| fasadne plošče | nosilna plošča za omet, iz ekspandiranega steklenega granulata, kot Sto Ventec | 1.5 | cm
| zračni sloj | vertikalni tipski profili za montažo fasadne plošče v rastru 60cm, zračni sloj, sidra za pritrditev v nosilni zid | 5 | cm
| toplotna izolacija | toplotna izolacija iz mineralne kamene volne, KNAUF INSULATION Natur Board VENTI, toplotna prevodnost 0,035 W/mK. Odziv na ogenj A1plošče. Plošče 125/60, mehansko pritrjene v ab steno s pritrdili 3-5 kom/ ploščo, | 20 | cm
| nosilni zid | nosilni ab skelet, opečna ali ab polnila deb. 20, 25 ali 30cm | 25 | cm
Z 1_00 | prezračevana fasada brez izolacije | prezračevana fasada z ometom, na zunanji obodni nosilni steni PILONA
| finalni sloj | osnovni premaz, podomet, ojačitev/armatura, zaključni premaz | 1 | cm
| fasadne plošče | nosilna plošča za omet, iz ekspandiranega steklenega granulata, kot Sto Ventec | 1.5 | cm
| zračni sloj | vertikalni tipski profili za montažo fasadne plošče v rastru 60cm, zračni sloj, sidra za pritrditev v nosilni zid | 5 | cm
| nosilni zid | nosilni ab skelet, opečna ali ab polnila deb. 20 ali 30cm | 20 | cm
Z 2_10 | ometana fasada - 10cm | ometana fasada na AB nosilni sten (zunanje špalete steklenih sten visoke dvorane in cezura Z fasade balvanske lamele, ter zaključki fasade, kjer ni prezračevana)
| omet | kontaktni tankoslojni zunanji fasadni omet | 0.6 | cm
| toplotna izolacija | termoizolacija poliizocianurat (PIR) iz trde penaste plošče z zaprtimi celicami, na obeh straneh obdana z oblogami, sestavljenii iz različnih organskih in anorganskih materialov. Toplotna prevodnost 0,022 do 0,026 W/mK, razred gorljivosti D-s3, d0. Plošče debeline 6cm, spajanje na pero in utor, v 2 slojih. Med njimi Alu podkonstrukcija za pritrdtev kovinskih panelov. | 10 | cm
| zunanji zid | nosilna ab stena | 25 | cm
| notranji oplesk | AB zid brušen in glajen s stensko izravnalno maso, 2x pleskan z disperzijsko močno barvo na predhodni nanos akrilne emulzije, barva po izboru projektanta | 0.3 | cm | 35.9 | cm
Z 2_20 | ometana fasada - 20cm | ometana fasada na AB nosilni sten (zaključki fasade, kjer ni prezračevana + v notranjosti ob plezalni šoli)
| omet | kontaktni tankoslojni zunanji fasadni omet | 0.6 | cm
| toplotna izolacija | toplotna izolacija iz mineralne kamene volne, KNAUF INSULATION Natur Board VENTI, toplotna prevodnost 0,035 W/mK. Odziv na ogenj A1. Plošče 125/60, mehansko pritrjene v ab steno s pritrdili 3-5 kom/ ploščo, | 20 | cm
| zunanji zid | nosilna ab stena | 25 | cm
| notranji oplesk | AB zid brušen in glajen s stensko izravnalno maso, 2x pleskan z disperzijsko močno barvo na predhodni nanos akrilne emulzije, barva po izboru projektanta | 0.3 | cm | 45.9 | cm
Z 2_30 | ometana fasada - 30cm | ometana fasada na AB nosilni sten (nadstreški pisarni in južne avle)
| omet | kontaktni tankoslojni zunanji fasadni omet | 0.6 | cm
| toplotna izolacija | toplotna izolacija iz mineralne kamene volne, KNAUF INSULATION Natur Board VENTI, toplotna prevodnost 0,035 W/mK. Odziv na ogenj A1. Plošče 125/60, mehansko pritrjene v ab steno s pritrdili 3-5 kom/ ploščo, | 30 | cm
| zunanji zid | nosilna ab stena | 25 | cm
| notranji oplesk | AB zid brušen in glajen s stensko izravnalno maso, 2x pleskan z disperzijsko močno barvo na predhodni nanos akrilne emulzije, barva po izboru projektanta | 0.3 | cm | 55.9 | cm
Z 3 | fasada za plezalno steno | izolativna fasada s plezalno steno preko izolacije
| površina stene | lesene plezalne plošče iz brezove vezane plošče s PU glazuro in kremenčevim posipom | 2.1 | cm
| podkonstrukcija plezalne stene | lesena ali kovinska podkonstrukcija, minimalno 48cm, s previsom stene se veča. Sidrana v ab steno skozi sloj izolacije.
| protivetrna folija | Protivetrna in UV zaščita toplotne izolacije: fasadna membrana na polyacrlyni osnovi, UV obstojna in odporna proti vremenskim vplivom. Pritrjena na podkonstrukcijo. Folija pritrjena z letvami 50/20 v rastru 50cm (v prostoru podkonstrukcije plezalne stene | 0.1 | cm
| toplotna izolacija | toplotna izolacija iz mineralne kamene volne, KNAUF INSULATION Natur Board VENTI, toplotna prevodnost 0,035 W/mK. Odziv na ogenj A1. Plošče 125/60, mehansko pritrjene v ab steno s pritrdili 3-5 kom/ ploščo, | 20 | cm
| zunanji zid | nosilni ab skelet, opečna ali ab polnila | 25 ali 35 | cm
| izravnalni omet | izravnalni omet opečnega dela stene
| notranji oplesk | AB zid brušen in glajen s stensko izravnalno maso, 2x pleskan z disperzijsko močno barvo na predhodni nanos akrilne emulzije, barva po izboru projektanta | 1 | cm
Z 4 | kovinska fasada | kovinski paneli v ravnini oken - pod nadstreškom južne avle
| kovinski paneli | kovinski paneli z zapognjenimi robovi 4cm, deb. pločevine 2mm, paneli pokončni širine 100- 120cm ali podobno, enakovrendo kot ALUCOBOND | 1 | cm
| podkonstrukcija panelov | kovinska Alu podkonstrukcija, zračni sloj | 5 | cm
| protivetrna folija | Protivetrna in UV zaščita toplotne izolacije: fasadna membrana na polyacrlyni osnovi, UV obstojna in odporna proti vremenskim vplivom. Pritrjena na podkonstrukcijo. | 0.1 | cm
| toplotna izolacija PIR | termoizolacija poliizocianurat (PIR) iz trde penaste plošče z zaprtimi celicami, na obeh straneh obdana z oblogami, sestavljenii iz različnih organskih in anorganskih materialov. Toplotna prevodnost 0,022 do 0,026 W/mK. razred gorljivosti D-s3, d0. Plošče debeline 6cm, spajanje na pero in utor, v 2 slojih. Med njimi Alu podkonstrukcija za pritrditev kovinskih panelov. | 12 | cm
| zunanji zid | nosilna ab stena debeline 30 cm | 30 | cm
| notranji oplesk | AB zid brušen in glajen s stensko izravnalno maso, 2x pleskan z disperzijsko močno barvo na predhodni nanos akrilne emulzije, barva po izboru projektanta | 1 | cm
Z n | ometani nadstrešek | ometani strop nadstreškov na AB plošči
| zaključni sloj | osnovni premaz, podomet, ojačite/armatura, zaključni premaz | 1 | cm
| obešene plošča | obešene fasadne plošče prezračevane fasade, enake kot na vertikalnih stenah | 1.5 | cm
|  | zračni sloj | 5 | cm
| toplotna izolacija | toplotna izolacija iz mineralne kamene volne, KNAUF INSULATION Natur Board VENTI | 20 | cm
| konstrukcijska plošča | nosilna ab plošča | 25 | cm

## ZUNANJI TLAKI
ZUNANJI TLAKI
Tz | ZUNANJI TLAKI
Tz 1 | BETONSKI TLAK | tlak vhodne ploščadi
| betonsko tlakovanje | Prefabricirane ab plošče, debeline 20cm, položena na pasovne AB temelje (grede) - grede zajete v ločeni postavki gradbenih del zunanje ploščadi. Skupno 2850m2 površine. | 20 | cm
Izdelava in montaža AB prefabriciranih plošč - groba ali brušena ali prana obdelava (zahtevana protidrsnost R11). Specifikacija betona za izdelavo plošč C30/37 XC4/XD2/XF4 Cl 0,2 Dmax 16 S4. Uporabljen bel cement in svetlo siv agregat (calcit). Elementi morajo zadoščati zahtevam za ravnost in barvnego odstopanja po standardu za vidne betone kvalitete VB4 (zahteve za VB3 s polovičnimi tolerancami).
Obdelane površine so premazane s sredstvom za zaščito betona višjega cenovnega razreza, ki ne spremeni videza betona (kot na primer Guard Industries - Protect Guard CE). Plošče so položene na AB pasovni temelj v 5 cm sloj zemeljsko vlažnega betona (za nivelacijo). Posamezne plošče se med seboj stikajo z 10 mm fugo, ki je zapolnjena s trajno elastičnim kitom v barvi betona (kot na primer Sikaflex PRO 3). Pred izdelavo elementov je potrebno izdelati delavniške načrte in vzorec dimenzij 50x50 cm, ki ga potrdi projektant.
zahteve za brušeno obdelavo: Brušenje plošč po postopku brušenje (do maksimalne zrnavosti betona!), kitanje luknjic in finalno grobo brušenje. Vsi robovi plošče brušeni pod 45 stopinjskim kotom (d=7 mm). Obdelane površine so premazane s sredstvom za zaščito betona višjega cenovnega razreza, ki ne spremeni videza betona (kot na primer Guard Industries - Protect Guard CE).
zahteve za prano obdelavo: V primeru betonaže z obdelano stranico navzgor, je potrebno pred nanosem zavalečevalca po celotni površini potresti agregat zrnavosti 8-16 in za zagladiti v beton, šele po tem se lahko na površino nanese zavlačevalec vezanja betona. Morebitne luknje v prani površini je potrebo pokrpati in prebrisati z gobo (na plošči ne sme biti vidnih sledov materiala za krpanje). Vsi robovi plošče brušeni pod 45 stopinjskim kotom (d=7 mm).
Plošče so položene na AB pasovni temelj v 5 cm sloj zemeljsko vlažnega betona (za nivelacijo). Posamezne plošče se med seboj stikajo z 10 mm fugo, ki je zapolnjena s trajno elastičnim kitom v barvi betona (kot na primer Sikaflex PRO 3). Pred izdelavo elementov je potrebno izdelati delavniške načrte in vzorec dimenzij 50x50 cm.
| ab grede | armirano betonske grede dim. 40/40 v rastru cca 3,5m, beton iz vodotesnega, neskrčljivega, zmrzlinsko odpornega betona C25/30 granulacija 0-8mm, vgrajene na utrjeno nasutje | 40 | cm
| utrjeno nasutje | Utrjena (stabilizirana) zmrzlinsko odporna gramozna blazina; ustrezne debeline zbitost Evd=60 MPa, planum posteljice CBR=7% (Evd=20Mpa). Nasutje se izvaja in utrjuje v plasteh po 20-30cm; frakcija od 0-100mm do 80cm nasutja in na vrhu 20cm tampona frakcije 0-32mm. Frakcijo gramoznega nasutja mora pred izvedbo potrditi geomehanik. Časovno konsolidacijo nasutja predpiše geomehanik, ki pred izvedbo plošče preveri nosilnost terena in opravi meritve zbitosti tampona. Pred izvedbo je potreben nadzor geomehanika.
| ločilni sloj | toplotno stabiliziran netkan geotekstil iz 100% polipropilenskih neskončnih vlaken 300 g/m2; kot npr. Typar SF 85/94 ali TenCate Polyfelt TS 70 ali enakovredno); vgrajen v smeri glavnih sil – v skladu z navodili za vgrajevanje proizvajalca. Debelino politlaka določi/potrdi geomehanik. Ločilni sloj se položi na utrjena tla.
Tz 2 | TONALITNE KOCKE | tlakovane poti
| finalni sloj tlaka | Klane kamnite kocke iz TT iz pohorskega tonalita, dimenzij 10x10 cm, debeline 10 cm, z nedrsečo ravno rezano in žgano gornjo površino. Položene na vodoneprepustno podložno malto/estrih. Vmesne fuge iz dvokomponentne fugirne mase (odporna proti zmrzali in soljenju). | 10 | cm
| podložni beton | mikroarmiran podložni beton | 5 | cm
| ab plošča | AB plošča C30/37 debeline 20 cm z dodatki XC4, XD2, XF3. Armatura postavljena v zgornji polovici betonskega preseka na globini 5 cm (armaturne mreže Q308). Zmrzlinska obstojnost prisotnosti talnih soli XF 3. Podlaga izdelana iz agregatov karbonatnih kamenin | 15 | cm
| ločilni sloj | Dobava, nabava in vgradnja PVC folije na kamnito gredo, kompletno z vsemi pomožnimi in pripadajočimi deli.
| nevezana nosilna plast | Izdelava nevezane nosilne plasti tamponskega drobljenca iz kamnine v debelini 25 cm (TD 0/32). Nosilna plast z enakomerno zrnatim drobljencem zrnavosti 0-32mm, s sprotno komprimacijo do zahtevane zbitosti. Zaključna plast mora dosegati modul nosilnosti Ev2 =120 Mpa. | 25 | cm
| nasutje kamnite grede | Nasip iz zrnate kamnine 3. kategorije (kamnita greda pod tlakovanjem deb. 35 cm, granulacije 0/64), vgrajevanje v plasteh do debeline 0,3 m, s komprimiranjem do predpisane zgoščenosti Ev2=80Mpa | 35 | cm
| ločilni sloj | Geosintetik 14-16 kN/m.
planum nasipa
Tz 3 | ASFALT | povozne površine parkirišča
| asfalt | Obrabno-zaporna plast (po TSC 06.300/410): iz asfaltne zmesi z oznako AC11 surf B70/100 A4 | 4 | cm
Sprijemni sloj (za doseganje zlepljenosti ≥600kPa): obrizg z bitumensko emulzijo – 0,4kg/m2
|  | Vezani nosilni sloj (po TSC 06.300/410): iz asfaltne zmesi z oznako AC22 base B70/100 A4 | 6 | cm
| tamponska blazina | Nevezani nosilni sloj (po TSC 06.200): tamponski prodec ali drobljenec, enakomerne zrnavosti 0/63mm z nosilnostjo - izraženo z izmerjenim deformacijskim modulom Ev2≥90Mpa, v razmerju Ev2: Ev1≤2.4, zgoščenost 98% (po Proctorju) | 20 | cm
| drenažni sloj | Protizmrzovalni in drenažni sloj (po TSC 06.100): kamnita posteljica iz drobljenca, zrnavosti 0/125mm, z nosilnostjo - izraženo z izmerjenim deformacijskim modulom Ev2≥70Mpa, v razmerju Ev2: Ev1≤3, zgoščenost 95% (po Proctorju) | 40 | cm
| ločilni sloj | toplotno stabiliziran netkan geotekstil iz 100% polipropilenskih neskončnih vlaken 300 g/m2; kot npr. Typar SF 85/94 ali TenCate Polyfelt TS 70 ali enakovredno); vgrajen v smeri glavnih sil – v skladu z navodili za vgrajevanje proizvajalca. Debelino politlaka določi/potrdi geomehanik. Ločilni sloj se položi na utrjena tla Evd>15 Mpa.
Tz 4a | GUMA - Z MEHKO PODLOGO | varnostna mehka površina pod visokimi plezalnimi stenami - rekreacija
| PU guma z varnostno podlago | Obrabna plast: 10mm, barvane EPDM granule in PU vezivo, brezšivna in barvna. Elastična plast:, kompozitna pena z večjo gostoto zablaženje padcev in povečanje horizontalne porazdelitve pritiska.Debeline 65mm. enakovredno kot - kot sistem Regupol climb Fun | 7.5 | cm
DRENAŽNI ASFALT
| DRENAŽNI ASFALT: zgornji bitumenski vezni sloj - vodopropusten | (drenažni asfalt PA 8 B70/100 A5), debelina min. 2,5 cm (cca 62,5 kg/m ), položen na vroče s finišerjem do kompaktnosti. Stopnja kompaktnosti 95 %, padec 1 %, ravnost max. 5 mm pod 4 m ravno letev. Zgornji bitumenski sloj mora biti ob betonskih robnikih in odtočnih kanalih po vsej dolžini. | 5 | cm
| DRENAŽNI ASFALT:spodnji bitumenski vezni sloj - vodopropusten | (drenažni asfalt PA 16 B70/100 A4), debelina min. 5 cm (cca. 125 kg/m ), položen na vroče s finišerjem do kompaktnosti. Stopnja kompaktnosti 95 %, padec 1 %, ravnost max. 5 mm pod 4 m ravno letev | 5 | cm
| utrjeno nasutje: tampon, drobljenec | utrjena (stabilizirana) zmrzlinsko odporna gramozna blazina planum Evd>45MPa (Ev2>90MPa); ustrezno debelino, frakcijo in utrjenost gramoznega nasutja določi geomehanik. Nasutje se izvaja in utrjuje v plasteh po 20-25cm. Časovno konsolidacijo nasutja predpiše geomehanik, ki pred izvedbo plošče preveri nosilnost terena in opravi meritve zbitosti tampona. Potreben je nadzor geomehanika! | 30 | cm
prodnopšečena posteljica z drenažo
| ločilni sloj | toplotno stabiliziran netkan geotekstil iz 100% polipropilenskih neskončnih vlaken 300 g/m2; kot npr. Typar SF 85/94 ali TenCate Polyfelt TS 70 ali enakovredno); vgrajen v smeri glavnih sil – v skladu z navodili za vgrajevanje proizvajalca. Debelino politlaka določi/potrdi geomehanik. Ločilni sloj se položi na utrjena tla Evd>15 Mpa. |  | cm
Tz 4b | GUMA - Z MEHKO PODLOGO | varnostna mehka površina pod visokimi plezalnimi stenami - tekmovalne stene
| PU guma z varnostno podlago | Obrabna plast: 10mm, barvane EPDM granule in PU vezivo, brezšivna in barvna. Elastična plast:, kompozitna pena z večjo gostoto zablaženje padcev in povečanje horizontalne porazdelitve pritiska.Debeline 120mm. enakovredno kot - kot sistem Regupol climb Fun | 13 | cm
| naklonski beton | podlaga iz pustega betona C12/15 v naklonu 2% deb. 16cm | 16 | cm
| DRENAŽNI ASFALT: zgornji bitumenski vezni sloj - vodopropusten | (drenažni asfalt PA 8 B70/100 A5), debelina min. 2,5 cm (cca 62,5 kg/m ), položen na vroče s finišerjem do kompaktnosti. Stopnja kompaktnosti 95 %, padec 1 %, ravnost max. 5 mm pod 4 m ravno letev. Zgornji bitumenski sloj mora biti ob betonskih robnikih in odtočnih kanalih po vsej dolžini. | 5 | cm
| DRENAŽNI ASFALT: spodnji bitumenski vezni sloj - vodopropusten | (drenažni asfalt PA 16 B70/100 A4), debelina min. 5 cm (cca. 125 kg/m ), položen na vroče s finišerjem do kompaktnosti. Stopnja kompaktnosti 95 %, padec 1 %, ravnost max. 5 mm pod 4 m ravno letev | 5 | cm
| utrjeno nasutje | utrjena (stabilizirana) zmrzlinsko odporna gramozna blazina planum Evd>45MPa (Ev2>90MPa); ustrezno debelino, frakcijo in utrjenost gramoznega nasutja določi geomehanik. Nasutje se izvaja in utrjuje v plasteh po 20-25cm. Časovno konsolidacijo nasutja predpiše geomehanik, ki pred izvedbo plošče preveri nosilnost terena in opravi meritve zbitosti tampona. Potreben je nadzor geomehanika!
| ločilni sloj | toplotno stabiliziran netkan geotekstil iz 100% polipropilenskih neskončnih vlaken 300 g/m2; kot npr. Typar SF 85/94 ali TenCate Polyfelt TS 70 ali enakovredno); vgrajen v smeri glavnih sil – v skladu z navodili za vgrajevanje proizvajalca. Debelino politlaka določi/potrdi geomehanik. Ločilni sloj se položi na utrjena tla Evd>15 Mpa.
Tz 5a, 5b | PU POVOZEN | PU površina OB varnostni površini visokih plezalnih sten - POVOZNA
| povozni PU tlak | UV odporen poliuretanski sistem talnih oblog. Obarvan, elastičen, membranski sistem talnih oblog, odporen proti zdrsu, vplivom UV žarkov in z zmožnostjo prekrivanja razpok. Posut z različnimi agregati, zatesnjen z mat zaključnim premazom, kar zagotavlja trpežno, brezstično, kemično odporno, nezahtevno za vzdrževanje ter protizdrsno zaključno površino. Debeline 5 mm. Enakovredno kot Sikafloor Multiflex PB-57 UV | 0.5 | cm
samo v sestavi pri pilonu | naklonski beton | podlaga iz pustega betona C12/15 v naklonu 0,5%, deb. 19 cm; trdnost najmanj CT-C20-F4. Zunanji estrih z dodatkom za zgoščenost, strojno zaglajen (zniveliran), z dodatki proti zmrzovanju. | 19
| ab plošča | ab plošča | 15 | cm
| utrjeno nasutje | utrjena (stabilizirana) zmrzlinsko odporna gramozna blazina planum Evd>45MPa (Ev2>90MPa); ustrezno debelino, frakcijo in utrjenost gramoznega nasutja določi geomehanik. Nasutje se izvaja in utrjuje v plasteh po 20-25cm. Časovno konsolidacijo nasutja predpiše geomehanik, ki pred izvedbo plošče preveri nosilnost terena in opravi meritve zbitosti tampona. Potreben je nadzor geomehanika!
| ločilni sloj | toplotno stabiliziran netkan geotekstil iz 100% polipropilenskih neskončnih vlaken 300 g/m2; kot npr. Typar SF 85/94 ali TenCate Polyfelt TS 70 ali enakovredno); vgrajen v smeri glavnih sil – v skladu z navodili za vgrajevanje proizvajalca. Debelino politlaka določi/potrdi geomehanik. Ločilni sloj se položi na utrjena tla Evd>15 Mpa.
Tz 6 | TRAVA NA GRUŠČU | pot ob objektu na zahodni strani balvanske lamele
| pohodni gramozni tlak s travnatim videzom | Podrobna obdelava v Načrtu KA

## NOTRANJE STENE
SESTAVE OSNOVNIH KONSTRUKCIJ
NOTRANJE STENE
AB ZIDOVI
Zn-0 | neobdelan beton - obojestransko | armiranobetonski nosilni zid - neobdelan (skrito za plezalno steno)
| AB zid | armirano betonska stena deb. 20, 25 ali 30cm; kvaliteta betona po načrtu konstrukcij, brez ometov, brez ali z oblogo (plezalna stena, MKP, keramika, les)
Zn-1 | vidni beton - obojestransko | armiranobetonski nosilni zid - viden beton
| AB zid | armirano betonska stena deb. 20, 25 ali 30cm; kvaliteta betona po načrtu konstrukcij, obojestransko vidni beton VB3 | 20 | cm
Zn-2 | barvan beton - obojestransko | armiranobetonski nosilni zid - kitan, barvan
| AB zid | armirano betonska stena deb. 20, 25 ali 30cm;obojestransko kitan in barvan beton
Zn-0/2 | neobdelan beton + barvan beton | armiranobetonski nosilni zid - neobdelan (z oblogo/skrito za plezalno steno) + barvano
| AB zid | armirano betonska stena deb. 20, 25 ali 30cm; ena stran neobdelan beton z oblogo (pl. Stena, MKP, keramika, les), druga stran barvana | 20 | cm
Zn-1/2 | vidni beton + barvan beton | armiranobetonski nosilni zid - enostransko kitan, barvan, na drugi strani vidni beton
| AB zid | armirano betonska stena deb. 20, 25 ali 30cm;ena stran vidni beton B4 , druga stran kitana in barvana | 20 | cm
Zn-0/1 | neobdelan (obloga plezalna stena, MKP, keramika les) + vidni beton
ZIDANA STENA
Zn-3 | zidana stena - ometana | opečna stena
| zidana stena | stena iz opečnatih zidakov z ab vezmi | 20 | cm
| omet | omet | 5 | cm
nenosilne stene
Zn-4 | MKP plošče- vodoodporne | vodoodporne MKP plošče
| MKP plošče | MKP vodoodporne plošče | 20 | cm
| oplesk |  | 1 | cm
Zn-5 | GKF plošče - ognjevarne | nenosilen zid iz MKP plošč
podkonstrukcija
| GKF plošče | GKF plošče z izolacijo | 20 | cm
| oplesk |  | 1 | cm